## Лист1
Таблица удельной теплотворности древесины для разных пород дерева
Все показатели таблицы соответствуют влажности древесины 12%
Показатели плотности древесины взяты из «Справочник по массам авиационных материалов» изд. «Машиностроение» Москва 1975 г
Порода дерева | Абсолютная | Рабочая | Рабочая | Средняя | Предел
| (высшая) | (низшая) | (низшая) | плотность | плотности
| теплотворная | массовая | объемная | древесины | древесины
| способность | теплотворная | теплотворная | (кг/дм3) | (кг/дм3)
| древесины | способность | способность
| (ккал/кг) | древесины | древесины
|  | (ккал/кг) | (ккал/дм3)
Дуб | 4753 | 4000 | 3240 | 0.81 | 0,690-1,03
Ясень |  | 4000 | 3000 | 0.75 | 0,520-0,950
Рябина (дерево) |  | 4000 | 2920 | 0.73 | 0,690-0,890
Яблоня |  | 4000 | 2880 | 0.72 | 0,660-0,840
Бук |  | 4000 | 2720 | 0.68 | 0,620-0,820
Акация |  | 4000 | 2680 | 0.67 | 0,580-0,850
Вяз |  | 4000 | 2640 | 0.66 | 0,560-0,820
Лиственница |  | 4000 | 2640 | 0.66 | 0,470-0,560
Клен |  | 4000 | 2600 | 0.65 | 0,470-0,560
Береза |  | 4000 | 2600 | 0.65 | 0,510-0,770
Груша |  | 4000 | 2600 | 0.65 | 0,610-0,730
Каштан |  | 4000 | 2600 | 0.65 | 0,600-0,720
Кедр |  | 4000 | 2280 | 0.57 | 0,560-0,580
Сосна |  | 4000 | 2080 | 0.52 | 0,310-0,760
Липа |  | 4000 | 2040 | 0.51 | 0,440-0,800
Ольха |  | 4000 | 2000 | 0.5 | 0,470-0,580
Осина |  | 4000 | 1880 | 0.47 | 0,460-0,550
Ива |  | 4000 | 1840 | 0.46 | 0,490-0,590
Ель |  | 4000 | 1800 | 0.45 | 0,370-0,750
Верба |  | 4000 | 1800 | 0.45 | 0,420-0,500
Орех лесной |  | 4000 | 1720 | 0.43 | 0,420-0,450
Пихта |  | 4000 | 1640 | 0.41 | 0,350-0,600
Бамбук |  | 4000 | 1600 | 0.4 | 0,395-0,405
Тополь |  | 4000 | 1600 | 0.4 | 0,390-0,590